## 1
別紙様式２－１
土壌処理等
| 製品名 | 認定番号 | 会社名 | 代表者名 | 成分名 | 含有率（％） | 使用方法 | 工場名 | 事故
[5 empty] | ｄ・ｄ-T-シフェノトリン | 10 | 水で100倍に希釈し、帯状又は、面状散布する。 散布量は帯状では、側壁から20cmの幅で1ℓ/m、面状では3ℓ/㎡とする。水廻り部分は、5ℓ/㎡とする。 |  | 無
[5 empty] | ポリウレタン系樹脂 | 0.36
[5 empty] | 有機及び無機系増粘剤 | 0.6
[5 empty] | チアゾリン系防腐剤 | 0.08
[5 empty] | 精製水 | 残
[5 empty] | 計 | 100
[5 empty] | ペルメトリン | 0.1 | 原粒を３～５ｋｇ/㎡撒粒する。 |  | 無
[5 empty] | 展着剤（界面活性剤、石油系樹脂） | 1
[5 empty] | 石油系溶剤 | 5
[5 empty] | 緑色染料（ｱｿﾞ/ﾌﾀﾛｼｱﾆﾝ系） | 0.5
[5 empty] | 多孔質天然鉱物（硬質軽石） | 93.4
[5 empty] | 計 | 100
加圧注入等
[5 empty] | ジデシルジメチルアンモニウムクロライド |  | 水で40倍以下に希釈し、JIS A9002（木質材質の加圧式保存剤処理方法）に規定する方法で使用する。 |  | 無
[5 empty] | （DDAC） | 40
[5 empty] | ポリアルキシレングリコール | 20
[5 empty] | 水、その他（シリコン系消泡剤） | 残量
[5 empty] | 計 | 100
表面処理（油溶性）等
[5 empty] | エトフェンプロックス | 0.3 | 原液を吹付け、塗布、浸漬または、穿孔処理する。 処理量は吹付け、塗布、浸漬は300mℓ/㎡、穿孔処理は、直径6～13mmのドリルで木材の厚さ1/2まで穿孔し、充分に加圧注入した後、予め薬剤で処理した木栓を埋め込む。 |  | 無
[5 empty] | シプロコナゾール | 0.1
[5 empty] | アルキッド樹脂 | 3
[5 empty] | 石油系炭化水素 | 96.6
[5 empty] | 計 | 100
表面処理（水希釈系）等
[5 empty] | ビフェントリン | 1 | 水で20倍に希釈して、塗布、吹付けまたは、穿孔処理する。 使用量は塗布又は吹付は、300mℓ/㎡、穿孔処理は、直径6～13mmのドリルで木材の厚さ1/2まで穿孔し、充分に加圧注入した後、予め希釈液で処理した木栓を埋め込む。 |  | 無
[5 empty] | ヘキサコナゾール | 6
[5 empty] | 高沸点芳香族系溶剤 | 3
[5 empty] | ﾉﾆｵﾝ・ｱﾆｵﾝ系活性剤 | 8.5
[5 empty] | 増粘剤 | 1.5
[5 empty] | 水 | 80
[5 empty] | 計 | 100